## Flachglas
FdNr | Schnitt | Befund | Phase | Bauphase ? | Gew. (g) | Stärke (mm) | Typ | Zahl | Dm. | Glasfarbe | Farberh. | Oberfläche | Kröselsp. | Bügelsp. | Abfall | dunkel | Bemerkungen
261 | 4 | I ib | 1 | 1 | 0.6 | 2.1 | BUT | 1 |  | schwach grünlich bis entfärbt | 2 | irisierend | nein |  |  |  | heterogene Färbung, scheint zu den Fragmenten aus Phase IV zu gehören, Irrläufer!
345 | 4 | I ib | 1 | 1 | 0.7 | 1.5 | BUT | 1 |  | schwach grünlich bis entfärbt | 1 | leicht irisierend | nein |  |  |  | heterogene Färbung, scheint zu den Fragmenten aus Phase IV zu gehören, Irrläufer!
237 | 4 | II agr fm 2 | 2 | 2 | 1.5 | 1.7 | ZYL | 1 |  | bläulich | 3 | stark irisierend bis korrodiert | ja |  |  |  | aus mehreren Fragmenten geklebt, zwischen 1,3 und 1,8 mm Stärke, sehr auffälliger Blauton, wohl mit Cu oder Co erzeugt, Winkel zwischen Kröselseiten ca. 38 Grad.
298 | 4 | II ib 3 | 2 | 1 | 1.9 | 1.8 | ZYL | 1 |  | schwach grünlich | 4 | stark irisierend, in Schichten abgeplatzt | ja |  |  |  | dreieckig gekröseltes Stück mit Ausbrüchen. Winkel rek. 30, 67, 83 Grad.
24 | 1 | III agr fm 3 | 3 | 3 | 1.1 | 2.1 | ZYL | 1 |  | grünlich | 4 | stark irisierend, in Schichten abgeplatzt | ja |  |  |  | ganz kurze Kröselseite, etwa 7 mm
346 | 5W | III kh 1 | 3 | 3 | 8.3 | 2.2 | ZYL | 1 |  | schwach grünlich mit dunklen Verfleckungen | 4 | teils glänzend, teils matt | nein | ja |  | ja | mit verwärmtem, kaum verdicktem Randstück und Bügelspuren auf der Oberseite, Unterseite matter. Nicht einheitlich stark, bis hinunter zu 1,2 mm, nicht exakt eben: schlecht gebügelt oder sekundär verbogen
211 | 4 | IV bs 1 | 4 | 3 | 0.7 | 2 | ZYL | 1 |  | schwach grünlich mit dunklen Verfleckungen und bräunlicher Verfärbung | 5 | matt glänzend | nein |  |  | ja
218 | 4 | IV fb | 4 | 4 | 1.1 | 1.6 | ZYL | 1 |  | schwach grünlich mit dunklen Verfleckungen | 3 | zumeist glänzend | nein | ja |  | ja | gehört sehr wahrscheinlich zu den anderen Fragmenten mit Bügelspuren
280 | 4 | IV fb | 4 | 4 | 1.5 | 2.1 | ZYL | 1 |  | grünlich, mit dunklen, bräunlichen Verfleckungen | 4 | glänzend | nein |  |  | ja
280 | 4 | IV fb | 4 | 4 | 4.4 | 3.4 | ZYL | 1 |  | grünlich | 4 | flächig schwarz korrodiert, Oberfläche abplatzend | nein |  |  | ja
280 | 4 | IV fb | 4 | 4 | 4.6 | 2.4 | ZYL | 1 |  | heterogen bräunlich | 4 | einseitig flächig schwarz korrodiert, beidseitig stark verkratzt | nein |  |  | ja
280 | 4 | IV fb | 4 | 4 | 5.6 | 1.4 | BUT | 1 |  | schwach grünlich bis entfärbt | 1 | irisierend | nein |  |  |  | Stärke schwankt zwischen 2,8 mm in Innern und 0,7 mm außen; heterogene Färbung
355 | 5O | IV agr fm 7 | 4 | 4 | 0.9 | 0.7 | BUT | 1 | 104 | schwach grünlich bis entfärbt | 1 | leicht irisierend | nein |  |  |  | möglicherweise mit Andeutung einer heterogenen Färbung, Randbreite 4,9 mm Randstärke 1,9 mm
357 | 5O | IV agr fm 7 | 4 | 4 | 3.7 | 1.9 | BUT | 1 |  | schwach grünlich bis entfärbt | 1 | stellenweise irisierend | nein |  |  |  | heterogene Färbung, Stärke schwankt zwischn 0,7 und 2,7 mm
375 | 5 | IV agr fm 7 | 4 | 4 | 0.5 | 1.5 | BUT | 1 |  | weitgehend entfärbt | 2 | irisierend | nein
388 | 5O | IV agr fm 7 | 4 | 4 | 0.3 | 0.9 | BUT | 1 |  | wohl weitgehend entfärbt | 4 | stark irisierend bis korrodiert | nein
388 | 5O | IV agr fm 7 | 4 | 4 | 0.3 | 0.5 | BUT | 1 | 100 | wohl weitgehend entfärbt | 3 | stark irisierend | nein
396 | 5O | IV agr fm 7 | 4 | 4 | 2 | 2.9 | ZYL | 1 |  | bräunlich-gelb, mit dunklen Verfleckungen | 5 | matt glänzend, eine Seite irisierend | ja |  |  | ja | die zwei Kröselseiten bilden einen spitzen Winkel von ca. 48 Grad, wobei nur eine Seite gerade verläuft, die andere bildet einen Bogen. Der Bogendurchmesser könnte ungefähr 9 cm betragen.
404 | 5O | IV agr fm 7 od. IV bs 2 | 4 | 3 | 6.5 | 2.4 | ZYL | 1 |  | bräunlich-gelb, mit dunklen Verfleckungen | 5 | leicht irisierend | ja |  |  | ja | Winkel zwischen gekröselten Seiten 56°, Glasstärke nimmt bis zur vom Winkel entferntesten Stelle auf 1,6 mm ab. Länge der gekr. Seiten 61 und 46 mm. Die durch die Kröselung flächenmäßig kleinere Seite ist deutlich stärker verkratzt, Glas leicht abgeknickt/verbogen, evtl. sekundär.
276 | 4 | IV-V kh | 5 | 4 | 0.8 | 2.3 | BUT | 1 |  | schwach grünlich | 2 | Unterseite mit irisierender Korrosionsschicht | ja |  |  |  | bislang einziges BS-Fragment mit klaren Kröselspuren, zwei Seiten bilden einen Winkel von etwa 41 Grad, ziehen aber konkav auseinander. Höchstwahrscheinlich Zwickelfüllung für BS-Verglasung, formidentisch mit Ko 374
276 | 4 | IV-V kh | 5 | 4 | 1.6 | 1.2 | BUT | 1 | 90 | schwach grünlich bis entfärbt | 1 | leicht irisierend | nein |  |  |  | Randbreite 6,2 mm Randstärke 3,0 mm
276 | 4 | IV-V kh | 5 | 4 | 2 | 1.3 | BUT | 1 | 88 | schwach grünlich bis entfärbt | 1 | leicht irisierend | nein |  |  |  | Randbreite 5,1 mm Randstärke 2,0 mm
276 | 4 | IV-V kh | 5 | 4 | 2.1 | 1.9 | BUT | 1 |  | schwach gelblich bis entfärbt | 2 | irisierend | nein |  |  |  | 1,1 bis 2,8 mm stark
276 | 4 | IV-V kh | 5 | 4 | 2.6 | 1.8 | ZYL | 1 |  | schwach grünlich mit dunklen Verfleckungen | 4 | matt glänzend | ja |  |  | ja | ein stumpfer Winkel mit 102 Grad zwischen zwei Kröselseiten
276 | 4 | IV-V kh | 5 | 4 | 3.4 | 2.3 | ZYL | 1 |  | grünlich | 3 | irisierend | ja |  |  |  | Kröselspuren an einer Seite (2,1 cm)
276 | 4 | IV-V kh | 5 | 4 | 4.1 | 1.4 | ZYL | 1 |  | grünlich-gelblich | 2 | teilweise korrodiert | nein |  | ja |  | sicherlich Abfallstück, wahrscheinlich ein RS mit Ausbruch einer abschließenden kalten Heftung. Evtl. auch Mittelstück einer großen Butzenscheibe??
276 | 4 | IV-V kh | 5 | 4 | 5.9 | 2.5 | BUT | 3 |  | weitestgehend entfärbt | 1 | glänzend bis leicht irisierend | nein |  |  |  | Sammeleintrag für drei Fragmente von kräftigen fast farblosen Butzenscheiben, die in kleinen Fragmenten auch als Zylinderglas durchgehen würden
276 | 4 | IV-V kh | 5 | 4 | 6.5 | 2 | BUT | 1 |  | grünlich | 1 | glänzend, Unterseite leicht irisierend | nein |  | evtl. |  | mit Butzen, könnte Abfall sein; Stärke zwischen 1,6 und 4,4 mm. Haben wir hier möglicherweise was Größeres? Mond- oder Tellerglas? Wahrscheinlich Ko 276, zu diesen Funden sehr gute Zusammenpassung
276 | 4 | IV-V kh | 5 | 4 | 7 | 1.4 | BUT | 1 |  | schwach grünlich | 1 | glänzend | nein |  |  |  | Stärke schwankt zwischen 3,9 mm in Innern und 1 mm außen
276 | 4 | IV-V kh | 5 | 4 | 9.5 | 1.9 | ZYL | 1 |  | bräunlich-gelb, mit dunklen Verfleckungen | 5 | leicht irisierend | nein |  |  | ja | In Glasfarbe dem Stück aus FdNr. 404 entsprechend
276 | 4 | IV-V kh | 5 | 4 | 9.5 | 2.9 | ZYL | 1 |  | bräunlich-gelb, mit dunklen Verfleckungen | 5 | leicht irisierend | nein |  |  | ja | In Glasfarbe dem Stück aus FdNr. 404 entsprechend
276 | 4 | IV-V kh | 5 | 4 | 17.5 | 4.1 | ZYL | 1 |  | grün | 2 | matt | nein |  | ja |  | verwärmter, unregelmäßiger Rand bis 6 mm stark, an der vom Rand entfernten Bruchkante nur noch 3,2 mm. Sehr wahrscheinlich Glaserabfall und nicht verbaut.
279 | 4 | V? gr 2 | 5 | 4 | 1.1 | 1.8 | ZYL | 1 |  | gelblich mit bräunlichen Verfärbungen | 3 | stumpf glänzend bis leicht irisierend | nein |  |  |  | ungewöhnliche Färbung innerhalb des FG-Spektrums
299 | 4S | IV -V kh | 5 | 4 | 1.8 | 2 | ZYL | 1 |  | grün | 2 | originale OF abgeplatzt | nein |  |  | ja | kräftiges Grün, dürfte wegen der noch als Absplitterung erhaltenen schwarzen Korrosionsschicht ehedem noch kräftiger gewesen sein.
341 | 4S | IV-V kh | 5 | 4 | 0.2 | 0.6 | BUT | 1 |  | schwach grünlich bis entfärbt | 2 | irisierend | nein
341 | 4S | IV-V kh | 5 | 4 | 0.4 | 0.8 | BUT | 1 |  | schwach grünlich bis entfärbt | 2 | irisierend | nein
341 | 4S | IV-V kh | 5 | 4 | 0.5 | 0.6 | BUT | 1 | 110 | wohl weitgehend entfärbt | 4 | stark irisierend | nein
341 | 4S | IV-V kh | 5 | 4 | 0.5 | 0.3 | BUT | 1 | 104 | wohl weitgehend entfärbt | 4 | stark irisierend, in Schichten abgeplatzt | nein
341 | 4S | IV-V kh | 5 | 4 | 0.6 | 0.9 | BUT | 1 | 90 | weitgehend entfärbt | 2 | irisierend bis korrodiert | nein
341 | 4S | IV-V kh | 5 | 4 | 0.7 | 1.3 | BUT | 1 | 100 | schwach gelblich bis entfärbt | 1 | leicht irisierend | nein
341 | 4S | IV-V kh | 5 | 4 | 0.8 | 2 | ZYL | 1 |  | schwach grünlich | 3 | irisierend, stellenweise ankorrodiert | ja |  |  |  | sehr sorgfältig rundgekröselt, Dm. ca 34 mm
341 | 4S | IV-V kh | 5 | 4 | 1 | 1.9 | MOD | 1 |  | farblos | 1 | leicht irisierend | nein |  |  |  | modernes farbloses Flachglas, Irrläufer!
341 | 4S | IV-V kh | 5 | 4 | 1.4 | 1.5 | BUT | 1 |  | schwach grünlich bis entfärbt | 1 | leicht irisierend | nein
341 | 4S | IV-V kh | 5 | 4 | 8.4 | 1.6 | BUT | 1 |  | schwach grünlich bis entfärbt | 1 | irisierend | nein |  | evtl. |  | mit Butzen, könnte Abfall sein; Stärke zwischen 0,9 und 2,8 mm
341 | 4S | IV-V kh | 5 | 4 | 12.2 |  | BUT | 16 |  | schwach grünlich bis entfärbt |  |  | nein |  |  |  | Sammeleintrag für 16 Butzenscheibenfragmente von annähernd farbloser bis leicht grünlicher Glasmasse, grünliche Exemplare sind dicker
341 | 4S | IV-V kh | 5 | 4 | 13.2 |  | ZYL | 6 |  | verschiedene Grüntöne |  |  | ja |  |  | z.T. | Sammeleintrag für 6 gekröselte Flachgläser unterschiedlicher Dicke (max. 2,6, min 1,5 mm) und unterschiedlicher Korrosionsformen (dunklere und weißliche). Das weißlich korrodierte Fragment weist einen Winkel von 74 Grad auf (Stärke 2,5 mm)
341 | 4S | IV-V kh | 5 | 4 | 17.8 |  | ZYL | 15 | [6 empty] | evtl. | z.T. | Sammeleintrag für 15 nicht gekröselte Flachglasfragmente, darunter zwei mit verwärmten Rändern. Unterschiedle Dicken (1,7 bis 2,7 mm) und Korrosionsformen (wie oben)
366 | 5 | V ib 2 | 5 | 4 | 3.6 | 2 | ZYL | 1 |  | grünlich | 3 | matt, trüb | ja |  |  |  | weist an einer Seite eine bogenförmige Kröselung auf, die auf einen Dm. von 10 bis 11 cm schließen ließe (vielleicht Reparatur für kaputte Butzenscheibe?)
373 | 5 | V ib 3 | 5 | 4 | 0.4 | 0.8 | BUT | 1 | 90 | schwach bräunlich bis entfärbt | 4 | stumpf glänzend | nein
373 | 5 | V ib 3 | 5 | 4 | 0.7 | 1.7 | BUT | 1 |  | schwach bräunlich bis entfärbt | 4 | stumpf glänzend | nein
373 | 5 | V ib 3 | 5 | 4 | 1.4 | 1.9 | BUT | 1 |  | weitgehend entfärbt | 5 | stark irisierend, in Schichten abgeplatzt | nein
374 | 5O | V ib 2 | 5 | 4 | 0.7 | 0.9 | BUT | 1 |  | weitgehend entfärbt | 2 | leicht irisierend, etwas korrodiet | nein
374 | 5O | V ib 2 | 5 | 4 | 1.2 | 2.1 | ZYL | 1 |  | schwach grünlich mit dunklen Verfleckungen | 4 | stumpf glänzend | nein |  |  | ja
374 | 5O | V ib 2 | 5 | 4 | 1.7 | 1.2 | BUT | 1 | 110 | schwach bräunlich bis entfärbt | 4 | stark korrodiert | nein |  |  |  | aus drei Fragmenten zusammengeklebt
374 | 5O | V ib 2 | 5 | 4 | 1.9 | 1.6 | ZYL | 1 |  | grünlich mit bräunlichen Verfärbungen | 3 | stumpf glänzend | ja |  |  |  | fein zugerichtete, ganz erhaltene Zwickelfüllung einer Butzenscheibenverglasung mit Butzenscheiben von etwa 10-11 cm Durchmesser
374 | 5O | V ib 2 | 5 | 4 | 2.9 | 1.6 | BUT | 1 |  | wohl weitgehend entfärbt | 4 | stark korrodiert | nein
46 | 1 | Putzfunde | 6 |  | 1.1 | 2.6 | ZYL | 1 |  | grünlich mit bräunlichen Verfärbungen | 2 | glänzend bis leicht irisierend | nein | evtl.
46 | 1 | Putzfunde | 6 |  | 12.1 | 3.4 | ZYL | 1 |  | schwach grünlich mit dunklen Verfleckungen | 4 | teils glänzend, teils matt | ja | ja |  | ja | technische Unterseite (flächenmäßig größer) weniger verkratzt als Oberseite, parallele Bügelspuren. Winkel 39 und 102 Grad. Dreiecksform sicher rekonstruierbar (flaches Dreieck mit Basis 9,4 cm)
58 | 1 | AS | 6 |  | 1.4 | 2.6 | ZYL | 1 |  | wohl grünlich, mit starken Verfleckungen und braunen Verfärbungen | 6 | stark korrodiert | nein |  |  | ja | gehört vom Erhaltungszustand her wohl zu den korrodierten, gekröselten Exemplaren
58 | 1 | AS | 6 |  | 2.8 | 2 | ZYL | 1 |  | schwach grünlich mit dunklen Verfleckungen und braunen Verfärbungen | 3 | stumpf glänzend | ja |  |  | ja | eine gekröselte Seite (4,3 cm) erhalten
64 | 2 | Schutt | 6 |  | 1.3 | 3.7 | ZYL | 1 |  | grünlich mit bräunlichen Verfärbungen | 3 | teils glänzend, teils matt | ja |  |  |  | spitzer Winkel von 39 Grad, keine Zwickelfüllung, weil nicht konkav
68 | 2 | M ps | 6 |  | 2.7 | 3.6 | ZYL | 1 |  | gräulich | 1 | stark glänzend | nein |  |  |  | wohl ein neuzeitliches Flachglas, das aufgrund der elongierten Blasen aber wohl noch nach dem Zylinderverfahren hergestellt worden sein dürfte.
68 | 2 | M ps | 6 |  | 8.1 | 2.7 | ZYL | 6 |  | schwach grünlich mit dunklen Verfleckungen und bräunlicher Verfärbung | 4 | meist glänzend, zuweilen matt | nein |  |  | ja | als Durchschnittswerte zu verstehen, Komplex aber sehr einheitlich
179 | 4 | Putzfunde | 6 |  | 0.5 | 3.3 | ZYL | 1 |  | grün | 4 | dunkel korrodiert | nein |  |  | ja | unter der Korrosionsschicht kommt kräftiges Grün zum Vorschein
179 | 4 | Putzfunde | 6 |  | 1.4 | 2.2 | ZYL | 1 |  | grünlich | 2 | glänzend | nein | evtl. |  |  | verkratzt, möglicherweise Bügelspuren
198 | 4S | Putzfunde | 6 |  | 4.7 |  | ZYL | 2 |  | grünlich mit bräunlichen Verfärbungen und dunklen Verfleckungen | 5 | schwarz korrodiert | nein |  |  | ja | Stärken 3,3 und 2,6 mm
238 | 4 | M ps / IV fb | 6 | 4 | 1.9 | 2.5 | MOD | 1 |  | farblos | 1 | matt glänzend | nein
238 | 4 | M ps / IV fb | 6 | 4 | 3.1 | 2.7 | ZYL | 1 |  | grünlich mit bräunlichen Verfärbungen | 3 | glänzend bis leicht irisierend | nein | ja
238 | 4 | M ps / IV fb | 6 | 4 | 6.5 |  | ZYL | 3 |  | grünlich in unterschiedlichen Färbungen |  | und Korrosionsformen | ja |  |  |  | ein Fragment mit Winkel 78 Grad
238 | 4 | M ps / IV fb | 6 | 4 | 9.2 |  | ZYL | 6 |  |  |  |  | nein |  |  |  | Sowohl dünneres, wenig korrodiertes Grünglas (ca. 1,7 mm) als auch dickeres, erheblich korrodiertes Grünglas (1,9 bis 2,2 mm)
260 | 4S | Putzfunde | 6 |  | 4.5 |  | ZYL | 2 |  |  |  |  | nein |  |  |  | zwei unterschiedliche Stücke. Eines dünn (1,6 mm) und weißlich matt korrodiert, ein zweites dicker (2,4 mm) und irisierend-bräunlich korrodiert (in Schichten abplatzend)
293 | 4 | Putzfunde | 6 |  | 0.8 | 2.5 | BUT | 1 |  | schwach gelblich bis entfärbt | 1 | matt glänzend | nein
336 | 4S | Putzfunde | 6 |  | 0.7 | 2 | ZYL | 1 |  | grünlich mit bräunlichen Verfärbungen | 3 | matt | nein
336 | 4S | Putzfunde | 6 |  | 0.8 | 1.4 | BUT | 1 |  | schwach bräunlich bis entfärbt | 1 | glänzend bis leicht irisierend | nein
336 | 4S | Putzfunde | 6 |  | 1.8 | 1.6 | BUT | 1 |  | weitgehend entfärbt | 3 | stark irisierend | nein |  |  |  | Stärke: 1,0 bis 2,7 mm
348 | 5W | Putzfunde | 6 |  | 0.3 | 0.6 | BUT | 1 | 112 | grünlich | 1 | leicht irisierend | nein
348 | 5W | Putzfunde | 6 |  | 0.3 | 0.6 | BUT | 1 | 102 | schwach gelblich bis entfärbt | 1 | irisierend | nein |  |  |  | sehr runder hohler Rand, Dm. ca 3 mm
348 | 5W | Putzfunde | 6 |  | 0.6 |  | BUT | 2 |  | weitgehend entfärbt | 2 |  | nein
348 | 5W | Putzfunde | 6 |  | 0.7 | 1.2 | BUT | 1 |  | weitestgehend entfärbt | 1 | leicht irisierend | nein |  |  |  | ganz evtl. auch Teil des Bodens eines kleinen Fläschchens
360 | 5O | Putzfunde | 6 |  | 2.1 | 2.5 | BUT | 2 |  | schwach grünlich | 1 | matt glänzend bis irisierend | nein
360 | 5O | Putzfunde | 6 |  | 4.9 | 1.9 | ZYL | 2 |  | grünlich | 3 | vollständig mit schwarzer Korrosionsschicht überzogen |  |  |  | ja | darunter klares grünes Glas
398 | 5O | Putzfunde | 6 |  | 0.3 | 0.6 | BUT | 1 | 110 | schwach bräunlich bis entfärbt | 3 | irisierend | nein
399 | 5O | Putzfunde | 6 |  | 1.5 | 1.5 | BUT | 1 |  | schwach gräulich bis entfärbt | 1 | glänzend bis leicht irisierend | nein
Note on A1: Autor: 999 heißt: Fundnummter nicht mehr lesbar
Note on D1: Autor: späteste Phase
Note on E1: Autor: wahrscheinlichste Phase
Note on G1: Autor: Wert an durchschnittlich dicker Stelle. Unregelmäßigkeiten werden unter "Bemerkungen" erwähnt
Note on Q1: Autor: Als "dunkel" werden die stark dunkel korrodierten grünlichen oder bräunlichen, häufig etwas stärkeren Fragmente bezeichnet.

## Winkel
FdNr | Schnitt | Befund | Phase | Bauphase ? | Gew. (g) | Stärke (mm) | Typ | Zahl | Dm. | Glasfarbe | Farberh. | Oberfläche | Kröselsp. | Bügelsp. | Abfall | dunkel | Winkel | Form | Bemerkungen
298 | 4 | II ib 3 | 2 | 1 | 1.9 | 1.8 | ZYL | 1 |  | schwach grünlich | 4 | stark irisierend, in Schichten abgeplatzt | ja |  |  |  | 30, 67, 83 | Dreieck | dreieckig gekröseltes Stück mit Ausbrüchen. Winkel rek. 30, 67, 83 Grad.
237 | 4 | II agr fm 2 | 2 | 2 | 1.5 | 1.7 | ZYL | 1 |  | bläulich | 3 | stark irisierend bis korrodiert | ja |  |  |  | 38 |  | aus mehreren Fragmenten geklebt, zwischen 1,3 und 1,8 mm Stärke, sehr auffälliger Blauton, wohl mit Cu oder Co erzeugt, Winkel zwischen Kröselseiten ca. 38 Grad.
24 | 1 | III agr fm 3 | 3 | 3 | 1.1 | 2.1 | ZYL | 1 |  | grünlich | 4 | stark irisierend, in Schichten abgeplatzt | ja | [5 empty] | ganz kurze Kröselseite, etwa 7 mm
404 | 5O | IV agr fm 7 od. IV bs 2 | 4 | 3 | 6.5 | 2.4 | ZYL | 1 |  | bräunlich-gelb, mit dunklen Verfleckungen | 5 | leicht irisierend | ja |  |  | ja | 56 |  | Winkel zwischen gekröselten Seiten 56°, Glasstärke nimmt bis zur vom Winkel entferntesten Stelle auf 1,6 mm ab. Länge der gekr. Seiten 61 und 46 mm. Die durch die Kröselung flächenmäßig kleinere Seite ist deutlich stärker verkratzt, Glas leicht abgeknickt/verbogen, evtl. sekundär.
396 | 5O | IV agr fm 7 | 4 | 4 | 2 | 2.9 | ZYL | 1 |  | bräunlich-gelb, mit dunklen Verfleckungen | 5 | matt glänzend, eine Seite irisierend | ja |  |  | ja |  | Bogen | die zwei Kröselseiten bilden einen spitzen Winkel von ca. 48 Grad, wobei nur eine Seite gerade verläuft, die andere bildet einen Bogen. Der Bogendurchmesser könnte ungefähr 9 cm betragen.
276 | 4 | IV-V kh | 5 | 4 | 3.4 | 2.3 | ZYL | 1 |  | grünlich | 3 | irisierend | ja | [5 empty] | Kröselspuren an einer Seite (2,1 cm)
276 | 4 | IV-V kh | 5 | 4 | 2.6 | 1.8 | ZYL | 1 |  | schwach grünlich mit dunklen Verfleckungen | 4 | matt glänzend | ja |  |  | ja | 102 |  | ein stumpfer Winkel mit 102 Grad zwischen zwei Kröselseiten
276 | 4 | IV-V kh | 5 | 4 | 0.8 | 2.3 | BUT | 1 |  | schwach grünlich | 2 | Unterseite mit irisierender Korrosionsschicht | ja |  |  |  |  | Zwickel | bislang einziges BS-Fragment mit klaren Kröselspuren, zwei Seiten bilden einen Winkel von etwa 41 Grad, ziehen aber konkav auseinander. Höchstwahrscheinlich Zwickelfüllung für BS-Verglasung, formidentisch mit Ko 374
366 | 5 | V ib 2 | 5 | 4 | 3.6 | 2 | ZYL | 1 |  | grünlich | 3 | matt, trüb | ja |  |  |  |  | Kreis | weist an einer Seite eine bogenförmige Kröselung auf, die auf einen Dm. von 10 bis 11 cm schließen ließe (vielleicht Reparatur für kaputte Butzenscheibe?)
341 | 4S | IV-V kh | 5 | 4 | 0.8 | 2 | ZYL | 1 |  | schwach grünlich | 3 | irisierend, stellenweise ankorrodiert | ja |  |  |  |  | Kreis, klein | sehr sorgfältig rundgekröselt, Dm. ca 34 mm
341 | 4S | IV-V kh | 5 | 4 | 13.2 |  | ZYL | 6 |  | verschiedene Grüntöne |  |  | ja |  |  | z.T. | 74 |  | Sammeleintrag für 6 gekröselte Flachgläser unterschiedlicher Dicke (max. 2,6, min 1,5 mm) und unterschiedlicher Korrosionsformen (dunklere und weißliche). Das weißlich korrodierte Fragment weist einen Winkel von 74 Grad auf (Stärke 2,5 mm)
374 | 5O | V ib 2 | 5 | 4 | 1.9 | 1.6 | ZYL | 1 |  | grünlich mit bräunlichen Verfärbungen | 3 | stumpf glänzend | ja |  |  |  |  | Zwickel | fein zugerichtete, ganz erhaltene Zwickelfüllung einer Butzenscheibenverglasung mit Butzenscheiben von etwa 10-11 cm Durchmesser
238 | 4 | M ps / IV fb | 6 | 4 | 6.5 |  | ZYL | 3 |  | grünlich in unterschiedlichen Färbungen |  | und Korrosionsformen | ja |  |  |  | 78 |  | ein Fragment mit Winkel 78 Grad
58 | 1 | AS | 6 |  | 2.8 | 2 | ZYL | 1 |  | schwach grünlich mit dunklen Verfleckungen und braunen Verfärbungen | 3 | stumpf glänzend | ja |  |  | ja |  |  | eine gekröselte Seite (4,3 cm) erhalten
46 | 1 | Putzfunde | 6 |  | 12.1 | 3.4 | ZYL | 1 |  | schwach grünlich mit dunklen Verfleckungen | 4 | teils glänzend, teils matt | ja | ja |  | ja | 39, 102 | Dreieck | technische Unterseite (flächenmäßig größer) weniger verkratzt als Oberseite, parallele Bügelspuren. Winkel 39 und 102 Grad. Dreiecksform sicher rekonstruierbar (flaches Dreieck mit Basis 9,4 cm)
64 | 2 | Schutt | 6 |  | 1.3 | 3.7 | ZYL | 1 |  | grünlich mit bräunlichen Verfärbungen | 3 | teils glänzend, teils matt | ja |  |  |  | 39 |  | spitzer Winkel von 39 Grad, keine Zwickelfüllung, weil nicht konkav
Note on A1: Autor: 999 heißt: Fundnummter nicht mehr lesbar
Note on D1: Autor: späteste Phase
Note on E1: Autor: wahrscheinlichste Phase
Note on G1: Autor: Wert an durchschnittlich dicker Stelle. Unregelmäßigkeiten werden unter "Bemerkungen" erwähnt
Note on Q1: Autor: Als "dunkel" werden die stark dunkel korrodierten grünlichen oder bräunlichen, häufig etwas stärkeren Fragmente bezeichnet.

## Nicht zuweisbare Stücke
FdNr | Schnitt | Befund | Phase | Bauphase ? | Gew. (g) | Stärke (mm) | Typ | Zahl | Dm. | Glasfarbe | Farberh. | Oberfläche | Kröselsp. | Bügelsp. | Abfall | Bemerkungen
191 | AS | AS | 6 |  | 5.3 | 2.6 | ZYL | 1 |  | gelblich mit dunklen Verfleckungen | 5 | stumpf glänzend | ja |  |  | beidseitig relativ stark zerkratzt, nur eine gekröselte Seite, auf 3,5 cm erhalten
191 | AS | AS | 6 |  | 3.6 | 1.4 | BUT | 1 |  | weitgehend entfärbt | 2 | stark irisierend | nein |  |  | Innenstück ohne Butzen, zwischen 0,9 und 3,6 mm Stärke
274 | AS | AS | 6 |  | 5.8 | 2.5 | ZYL | 1 |  | schwach grünlich mit dunklen Verfleckungen und braunen Verfärbungen | 3 | teils glänzend, teils matt, Unterseite korrodiert | ja |  |  | nur eine gekröselte Seite (4,4 cm) erhalten.
999 |  |  | 6 |  | 6.5 | 2 | BUT | 1 |  | grünlich | 1 | glänzend, Unterseite leicht irisierend | nein |  | evtl. | mit Butzen, könnte Abfall sein; Stärke zwischen 1,6 und 4,4 mm. Haben wir hier möglicherweise was Größeres? Mond- oder Tellerglas? Wahrscheinlich Ko 276, zu diesen Funden sehr gute Zusammenpassung
999 |  |  | 6 |  | 1.3 | 1 | BUT | 1 | 88 | schwach gelblich bis entfärbt | 1 | leicht irisierend | nein |  |  | Randbreite 6,1 mm Randstärke 2,7 mm
Note on A1: Autor: 999 heißt: Fundnummter nicht mehr lesbar
Note on A9: Autor: Sammlung der wg. Mangelnder zeitlicher und räumlicher Zuweisbarkeit ausgegliederten Stücke. Weitere dieser Kategorie wurden erst gar nicht aufgenommen.
Note on D1: Autor: späteste Phase
Note on E1: Autor: wahrscheinlichste Phase
Note on G1: Autor: Wert an durchschnittlich dicker Stelle. Unregelmäßigkeiten werden unter "Bemerkungen" erwähnt