## Ziegel
Fundnummer | Schnitt | Befund | Phase | Tütenphase | Gewicht | Stärke (mm) | Typ | Zahl | Leiste | abfärbend | Brennhaut dunkelrot | Längsstrich | Mörtel Bruch | Mörtel | reduziert | beigegrau OF | Dm klein | Sonstiges
338 | 4 | Vg ks | 0 | 1 | 3 | 11 | HZ facettiert | 1 |  | nein | ja | ja | nein | nein | nein | nein |  | ein Knick erkennbar
338 | 4 | Vg ks | 0 | 1 | 4.7 | 12 | unbestimmt | 1 |  | nein | ja | ja | nein | nein | nein | nein |  | RS, wirkt auf mich wie ein Hohlziegelanfang
338 | 4 | Vg ks | 0 | 1 | 64.4 | 20 | MönchNonne | 1 |  | nein | nein | ja | nein | nein | nein | nein |  | Oberflächenbeschichtung (glänzend, wie verglast) blättert dünn ab
109 | 1 | I ab 10 | 1 | 1 | 29.2 | 16 | HZ facettiert | 1 |  | nein | nein | ja | nein | nein | nein | nein
234 | 4 | I brs | 1 | 1 | 259.4 | 25 | Tubulus | 1 |  | nein | nein | nein | nein | nein | ja | nein
234 | 4 | I brs | 1 | 1 | 54.3 | 30 | FlachZg | 1 | evtl | nein | nein | nein | nein | ja | ja | nein |  | nur ganz oberflächlich reduziert
234 | 4 | I brs | 1 | 1 | 34.3 |  | LeistenZg | 1 |  | ja | nein | ja | nein | ja | nein | nein |  | 2 Fragmente
256 | 4 | I ib | 1 | 1 | 574.8 | 26 | FlachZg | 1 | evtl | nein | nein | nein | ja | ja | ja | nein |  | keine raue Ziegelunterseite. 2 Fragmente, die sowohl vorbruchzeitliche als auch nachbruchzeitliche Vermörtelung aufweisen. Die Vorbrruchzeitliche zieht über die Oberseite und ist ziegelsplitgemagert. Nach Form des Abdrucks dürfte hier eine weitere glatte Platte aufgelegen haben. Nach Gebrauchsspuren würde ich auf Hypokaustziegel tippen. Nach dem Bruch wurden die Fragmente allerdings (sehr wahrscheinlich frühmittelalterlich) erneut vermörtelt.
256 | 4 | I ib | 1 | 1 | 507.5 | 33 | LeistenZg | 1 |  | ja | ja | ja | nein | nein | nein | nein
266 | 4 | I pl 8 | 1 |  | 445.1 | 31 | LeistenZg | 1 |  | nein | ja | ja | nein | ja | nein | nein |  | Mörtel nur auf Außenflächen (Kat. Nr. 3)
313 | 4 | I ib | 1 | 1 | 451.5 | 49 | MauerZg | 1 |  | nein | nein | ja | nein | ja | nein | nein |  | oben und unten vermörtelt, unten dickere Schicht des römischen Ziegelmörtels
328 | 4S | I ab 2 | 1 |  | 1392.3 | 30 | LeistenZg | 1 |  | ja | nein | nein | ja | ja | nein | nein |  | mit konzentrischer HerstMarke, Mörtel auf Bruchflächen, aber nicht zwischen erh. Fragmenten, in 2 Fragmente gebrochen (Kat.Nr. 2)
328 | 4S | I ab 2 | 1 |  | 1914.1 | 34 | LeistenZg | 1 |  | ja | nein | nein | ja | ja | nein | nein |  | mit konzentrischer HerstMarke, erh. Leiste, Mörtel auf Bruchflächen, aber nicht zwischen erh. Fragmenten, in 8 Fragmente gebrochen (Kat.Nr. 1)
332 | 4 | I ab 2 | 1 |  | 184.5 | 19 | Tubulus | 1 |  | nein | nein | nein | nein | nein | nein | nein |  | Oberfläche beiderseits sandig, Kat.Nr. 4
345 | 4 | I ib | 1 | 1 | 512.5 | 24 | FlachZg | 1 | evtl | ja | nein | nein | nein | ja | nein | nein |  | Platte mit charakteristischem Ziegelsplitmörtel auf der Unterseite. Mir scheint so, als ob wir einen Leistenansatz hätten (aufbiegen des Unterbodens)
345 | 4 | I ib | 1 | 1 | 427.8 | 25 | FlachZg | 1 | evtl | ja | nein | ja | nein | ja | nein | nein |  | ähnelt von Stärke und Unterseitenstruktur (samt Mörtel) sehr dem angeblich karolingischen Leistenziegel
345 | 4 | I ib | 1 | 1 | 118.6 | 27 | FlachZg | 1 | evtl | ja | ja | nein | nein | ja | nein | nein
345 | 4 | I ib | 1 | 1 | 855.2 | 36 | MauerZg | 1 |  | ja | nein | ja | nein | nein | nein | ja |  | besitzt keine raue Unterseite, oben und unten Reste von hellem Kalk o. ä - kein Mörtel. Bruchrandlich geschwärzt und leicht reduziert
345 | 4 | I ib | 1 | 1 | 264.2 |  | LeistenZg | 1 |  | ja | nein | nein | nein | nein | nein | nein |  | Leiste. Stärke der Leiste unten 30 mm; an der Oberfläche blättert eine dünne behandelte Oberfläche ab..
127 | 2 | Putzfunde | 2 |  | 61.9 | 17 | HZ facettiert | 1 |  | nein | nein | ja | nein | nein | nein | nein |  | Außen nicht rund, sondern vielkantig abgestrichen, Kern plus minus rund.
127 | 2 | Putzfunde | 2 |  | 34 | 17 | HZ facettiert | 1 |  | nein | ja | ja | nein | nein | nein | nein
188 | 3 | II ab 10 | 2 |  | 11.8 |  | FlachZg | 1 | evtl | nein | nein | nein | nein | nein | nein | nein |  | Stärke min. 9 mm. Oberfläche extrem glatt, wahrscheinlich geschliffen.
200 | 3 | II kh 3 | 2 |  | 14.3 |  | FlachZg | 1 | evtl | nein |  |  | nein | nein | nein |  |  | Stärke min. 17 mm.
237 | 4 | II agr fm 2 | 2 |  | 37.7 | 22 | FlachZg | 1 | evtl | nein | ja | nein | nein | nein | nein | nein
237 | 4 | II agr fm 2 | 2 |  | 471.6 | 45 | FlachZg | 1 | nein | ja | nein | nein | nein | nein | nein | nein |  | Unterseite flächig abgeplatzt, daher real wohl 3-5 mm stärker (gemessen 41 mm). Eckstück, auf den ersten 56 mm kein Ansatz einer Leiste. Passt zu Fd.Nr. 253
248 | 4 | II agr fm 2 | 2 |  | 11.5 |  | unbestimmt | 1 |  | nein |  |  |  |  | nein
253 | 4 | II agr fm 2 | 2 |  | 357.8 | 29 | FlachZg | 1 | evtl | ja | nein | nein | nein | nein | nein | nein |  | Fd.Nr. mit Fragezeichen.
253 | 4 | II agr fm 2 | 2 |  | 960.6 | 50 | FlachZg | 1 | nein | ja | nein | nein | nein | nein | nein | nein |  | Fd.Nr. mit Fragezeichen - passt zu Fd.Nr. 237. Unterseite flächig abgesplittert. Messwert (47 mm) um 3 mm erhöht…
298 | 4 | II ib 3 | 2 |  | 55.5 | 15 | MönchNonne | 1 |  | nein | ja | ja | nein | nein | nein | nein |  | am Rand recht dünn, bis 9 mm.
301 | 4 | II ib 1 | 2 |  | 3 |  | unbestimmt | 1 |  | nein | nein | nein | nein | ja | nein | nein |  | mehrere klein(st)teilige Fragmente, Mörtelreste an der glatten Unterseite von drei Stücken
306 | 4 | II ib 3 | 2 |  | 258.5 | 27 | LeistenZg | 1 |  | nein | nein | ja | nein | ja | nein | nein |  | größte Stärke am innersten Punkt gemessen, Mörtel nur auf Außenflächen (Kat.Nr. 6)
324 | 4 | II ib 3 | 2 |  | 27.6 | 13 | FlachZg | 1 | evtl | nein | nein | nein | nein | nein | nein | nein |  | Bruchstück einer lokal (randlich?) sehr dünnen Platte, die mutmaßlich noch (deutlich) stärker wird
340 | 4S | II ib 3 | 2 |  | 91.1 | 30 | FlachZg | 1 | evtl | ja | ja | nein | nein | ja | nein | nein |  | Mörtel nur auf Außenflächen
340 | 4S | II ib 3 | 2 |  | 1770.5 | 39 | FlachZg | 1 | nein | ja | ja | ja | nein | nein | nein | nein |  | 6 geschlossen zusammengehörige Fragmente
343 | 4 | II fm + agr 6 | 2 |  | 364.5 | 37 | FlachZg | 1 | nein | nein | nein | nein | nein | ja | nein | nein |  | Mörtel nur an Unterseite. Könnte gut zu einer Bodenplatte gehören. Auf Oberseite HerstMarke?: breiter Pinselstrich an Rändern und diagonal (würde auf rechteckige Plattenform schließen lassen).
24 | 1 | III agr fm 3 | 3 | 3 | 123.6 | 17 | MönchNonne | 1 |  | nein | nein | ja | nein | nein | nein | nein
31 | 1 | III agr fm 3 | 3 | 4 | 6.9 | 13 | MönchNonne | 1 |  | nein | nein | nein | nein | nein | nein | nein |  | unsicher, schlecht erhalten
31 | 1 | III agr fm 3 | 3 | 4 | 4.6 | 14 | MönchNonne | 1 |  | nein | nein | ja | nein | nein | nein | nein
71 | 1 | II-III kh 3 | 3 |  | 3.2 | 15 | unbestimmt | 1 |  | nein | nein | nein | nein | nein | nein | nein |  | die Stärke ist mit Fragezeichen zu versehen: Unterseite ist klar, Oberseite fraglich.
215 | 3 | III gr 2 | 3 | 3 | 704.8 | 44 | MauerZg | 1 |  | nein | nein | nein | nein | ja | nein | nein |  | auf Unterseite typischer römischer Ziegelmörtel
236 | 3 | III gr 2 | 3 |  | 859.1 | 40 | MauerZg | 1 |  | nein | nein | nein | nein | ja | nein | nein |  | extrem zugemörtelte Platte, Mörtel auf einer Fläche bis über 15 mm stark, mit auffällig grober Ziegelmagerung im Mörtel. Sicher vermauert.
379 | 5O | III kh 2 | 3 | 3 | 8 | 13 | MönchNonne | 1 |  | nein | ja | ja | nein | nein | nein | nein |  | RS, außen mit ca. 9 mm sehr schmal
379 | 5O | III kh 2 | 3 | 3 | 12.1 | 14 | MönchNonne | 1 |  | nein | nein | nein | nein | nein | nein | nein |  | dunkle Flecken durch Lagerung
379 | 5O | III kh 2 | 3 | 3 | 15.6 | 15 | MönchNonne | 1 |  | nein | nein | nein | nein | nein | nein | nein
379 | 5O | III kh 2 | 3 | 3 | 38.3 | 17 | MönchNonne | 1 |  | nein | nein | ja | nein | nein | nein | nein | ja
384 | 5W | III agr fm 2 | 3 | 4 | 7.3 |  | unbestimmt | 1 |  | nein | nein | ja | nein | ja | nein | nein |  | könnte die Leiste eines LeistenZg sein
395 | 5O | III kh 2 | 3 |  | 147 | 18 | MönchNonne | 1 |  | nein | nein | ja | nein | nein | nein | nein |  | grober Sand auf Unterseite (Kat. Nr. 7)
397 | 5O | III kh 2 | 3 | 5 | 41.3 | 18 | MönchNonne | 1 |  | nein | nein | nein | nein | nein | nein | nein
1 | 1 | V fm 3 | 5 |  | 898.6 | 50 | MauerZg | 1 |  | nein | nein | ja | ja | ja | nein | nein |  | Mörtel beidseitig und auf schräger Abarbeitung, dunkelroter Ton, gleichmäßig durchfärbt. Mörtelauftrag dünn und flächig spricht für Verwendung als Backstein (Kat.Nr. 5)
26 | 1 | IV kh | 4 | 4 | 55.6 | 16 | MönchNonne | 1 |  | nein | nein | ja | nein | nein | ja | nein |  | sehr hart sekundär gebrannt
87 | 2W | IV fb | 4 | 4 | 6.7 |  | unbestimmt | 1 |  | nein |  |  |  |  | nein |  |  | 2 Fragmente
154 | 3 | IV agr fm 4 | 4 | 5 | 80.3 | 13 | MönchNonne | 1 |  | nein | nein | nein | nein | nein | ja | nein | ja | Kleiner Durchmesser, sehr stark verbrannt, angeschmolzen
154 | 3 | IV agr fm 4 | 4 | 5 | 85.6 | 14 | MönchNonne | 1 |  | nein | nein | nein | ja | ja | nein | nein |  | Nassverstrichen, allerdings in mehrere Richtungen.
154 | 3 | IV agr fm 4 | 4 | 5 | 68.2 | 15 | MönchNonne | 1 |  | nein | nein | ja | nein | nein | ja | nein
154 | 3 | IV agr fm 4 | 4 | 5 | 147.8 | 17 | MönchNonne | 1 |  | nein | nein | ja | nein | ja | nein | nein
154 | 3 | IV agr fm 4 | 4 | 5 | 83.2 | 19 | MönchNonne | 1 |  | nein | nein | ja | nein | ja | nein | nein
154 | 3 | IV agr fm 4 | 4 | 5 | 154.8 | 20 | MönchNonne | 1 |  | nein | nein | ja | nein | ja | nein |  |  | Es findet sich Mörtel auf der Bruchfläche, allerdings ist diese sehr gerade und scheint eine winklige Abarbeitung darzustellen. Originale Oberfläche komplett weißlich überzogen
154 | 3 | IV agr fm 4 | 4 | 5 | 82.9 | 22 | MönchNonne | 1 |  | nein | nein | ja | nein | nein | ja | nein
160 | 3 | IV ab 1 | 4 | 5 | 21.7 | 16 | MönchNonne | 1 |  | nein | nein | ja | nein | nein | ja | nein |  | offenbar verbranntes Stück
163 | 3E | IV bs 1 | 4 | 4 | 42.5 | 20 | MönchNonne | 1 |  | nein | nein | nein | nein | nein | ja | nein |  | sehr großer Durchmesser
180 | 2 | IV fm 4 | 4 | 4 | 21.7 | 15 | MönchNonne | 1 |  | nein | nein | nein | nein | nein | ja | nein
187 | 4 | IV bs 1 | 4 | 4 | 24.7 | 16 | MönchNonne | 1 |  | nein | nein | ja | nein | nein | ja | nein |  | verformt - primär oder sekundär..
228 | 4 | IV fb | 4 | 4 | 16.5 | 17 | MönchNonne | 1 |  | nein | ja | ja | nein | nein | ja | nein
229 | 4 | IV bs 1 | 4 | 4 | 36.6 | 15 | MönchNonne | 1 |  | nein | nein | nein | nein | nein | ja | nein |  | Eckstück, längs der Außenlinien verstrichen, zum oberen Abschluss hin nach außen ausbiegend
280 | 4 | IV fb | 4 | 4 | 93 | 15 | MönchNonne | 1 |  | nein | ja | ja | nein | ja | nein | nein |  | Innen große Menge Mörtel
280 | 4 | IV fb | 4 | 4 | 16 | 17 | MönchNonne | 1 |  | nein | nein | ja | nein | nein | ja | nein |  | Oberfläche wie schokoladenbraun glasiert, wohl Brandopfer
363 | 5O | IV agr fm 7 | 4 | 5 | 6.1 | 11 | HZ facettiert | 1 |  | nein | nein | nein | nein | nein | nein | nein |  | Randstück, außen 10 mm, dürfte nach außen stärker werden. Nur ein Knick, möglicherweise MönchNonne
388 | 5O | IV agr fm 7 | 4 | 5 | 24.7 | 16 | HZ facettiert | 1 |  | nein | nein | ja | nein | nein | ja | nein |  | typische HZ facettiertform mit konkaver Randleiste
392 | 5W | IV ib 5 | 4 | 5 | 14.9 | 13 | MönchNonne | 1 |  | nein | ja | ja | nein | nein | nein | nein |  | Randstück, außen 10 mm, wird nach innen hin deutlich stärker
2 | 1 | V bg fm 3 | 5 | 5 | 39.6 | 15 | MönchNonne | 1 |  | nein | ja | nein | nein | nein | nein | nein |  | an oberem/unterem Rand der Oberseite Abschrägung
2 | 1 | V bg fm 3 | 5 | 5 | 139.8 | 20 | MönchNonne | 1 |  | nein | nein | ja | nein | ja | nein | nein
12 | 1S | IV -V kh | 5 | 5 | 13 | 13 | unbestimmt | 1 |  | nein | nein | nein | nein | nein | nein | nein
12 | 1S | IV -V kh | 5 | 5 | 23 | 15 | MönchNonne | 1 |  | nein | nein | ja | nein | nein | nein | nein
12 | 1S | IV -V kh | 5 | 5 | 96.6 | 18 | MönchNonne | 1 |  | nein | nein | ja | ja | ja | nein | nein
51 | 1 | IV -V kh | 5 | 5 | 65.5 | 18 | MönchNonne | 1 |  | nein |  |  | nein | nein | nein |  |  | gemessen 15 mm, Oberfläche jedoch flächig abgesplittert; dürfte mit anderem Stück zusammengehören
51 | 1 | IV -V kh | 5 | 5 | 31 | 18 | MönchNonne | 1 |  | nein | nein | ja | nein | nein | nein | nein |  | dürfte mit anderem Stück zusammengehören
52 | 1 | IV -V kh | 5 | 5 | 45.8 | 17 | MönchNonne | 1 |  | nein | nein | ja | nein | nein | nein | nein |  | möglicherweise auch außen kantig
62 | 1S | IV -V kh | 5 | 5 | 14.3 | 16 | MönchNonne | 1 |  | nein | nein | ja | nein | nein | nein | nein
62 | 1S | IV -V kh | 5 | 5 | 24.2 | 18 | unbestimmt | 1 |  | nein | nein | nein | nein | nein | nein | ja |  | eher Hohlziegel (leichter Längsstrich und Andeutung einer Biegung auf Unterseite)
62 | 1S | IV -V kh | 5 | 5 | 18.1 | 18 | unbestimmt | 1 |  | nein | ja | nein | nein | nein | nein | nein |  | wegen leichter Oberflächenkrümmung und leichten Längsstriches wohl MönchNonne
62 | 1S | IV -V kh | 5 | 5 | 18.2 |  | unbestimmt | 1 |  | nein | nein | ja | nein | nein | nein | nein |  | entweder abgeflacht-spitze Ecke eines Flachziegels mit mehr als 30 mm Stärke oder eine abgebrochene Nase irgendeines Ziegels
73 | 1 | V? gr 1 | 5 | 5 | 1.9 |  | unbestimmt | 1 |  | nein | ja | ja | nein | nein | nein | nein
90 | 1S | IV -V kh | 5 | 5 | 10 | 14 | MönchNonne | 1 |  | nein | nein | ja | nein | nein | nein | nein |  | wahrscheinlich RS von Hohlziegel (Stärke min 10 mm)
290 | 4 | IV-V ab 19 | 5 | 4 | 10.7 | 16 | unbestimmt | 1 |  | nein | nein |  | nein | nein | nein
329 | 4S | IV -V kh | 5 | 5 | 74.4 | 16 | MönchNonne | 1 |  | nein | nein | ja | nein | ja | nein | nein | ja | kleiner Durchmesser, Mörtelspuren nur innen unten
341 | 4S | IV-V kh | 5 | 5 | 7.4 | 11 | MönchNonne | 1 |  | nein | nein | nein | nein | nein | nein | nein |  | wahrsch. Hohlziegel, Oberseite auch etwas konkav
341 | 4S | IV-V kh | 5 | 5 | 10 | 12 | MönchNonne | 1 |  | nein | nein | nein | nein | ja | nein | nein |  | ganz leichte Mörtelspuren auf Innenseite, Oberseite evtl. auch etwas konkav
341 | 4S | IV-V kh | 5 | 5 | 9.5 | 13 | unbestimmt | 1 |  | nein | nein | nein | nein | nein | nein | nein
341 | 4S | IV-V kh | 5 | 5 | 17.3 | 13 | HZ facettiert | 1 |  | nein | ja | ja | nein | ja | nein | nein |  | Mörtel nur auf Unterseite
341 | 4S | IV-V kh | 5 | 5 | 56.2 | 14 | MönchNonne | 1 |  | ja | nein | nein | nein | nein | nein | nein |  | Strich in verschiedene Richtungen, scheint nach oben hin dünner zu werden und nach außen auszubiegen
341 | 4S | IV-V kh | 5 | 5 | 26.6 | 15 | HZ facettiert | 1 |  | nein | nein | ja | nein | ja | nein | nein |  | könnte auch Mönch-Nonne sein (Innenseite allerdings kantig ausgeprägt). Leichte Mörtelspuren auf Standfläche und Außenseite.
341 | 4S | IV-V kh | 5 | 5 | 17.7 | 15 | MönchNonne | 1 |  | ja | ja | ja | nein | nein | nein | nein |  | ..hätte ich vielleicht zu Beginn als FlachZg angesprochen!
341 | 4S | IV-V kh | 5 | 5 | 24.4 | 15 | HZ facettiert | 1 |  | nein | ja | nein | nein | nein | nein | nein
341 | 4S | IV-V kh | 5 | 5 | 41.4 | 15 | HZ facettiert | 1 |  | nein | nein | ja | ja | ja | nein | nein |  | sekundärer Mörtel nicht ganz sicher. Oberfläche glänzend, wie glasiert
341 | 4S | IV-V kh | 5 | 5 | 76.7 | 15 | MönchNonne | 1 |  | nein | nein | ja | nein | ja | nein | nein | ja | kleiner Durchmesser
341 | 4S | IV-V kh | 5 | 5 | 39.2 | 16 | MönchNonne | 1 |  | nein | nein | nein | nein | nein | nein | ja |  | leichte HZ facettiertartige Form, dort unterschiedliche Strichrichtungen
341 | 4S | IV-V kh | 5 | 5 | 38.5 | 16 | MönchNonne | 1 |  | nein | nein | nein | nein | nein | nein | nein |  | ist wohl ein MönchNonneZiegel, allerdings zum oberen/unteren Rand hin wieder deutlich nach außen aubiegend und verdickt
341 | 4S | IV-V kh | 5 | 5 | 40.7 | 17 | MönchNonne | 1 |  | ja | ja | ja | nein | nein | nein | nein
341 | 4S | IV-V kh | 5 | 5 | 36.3 | 17 | MönchNonne | 1 |  | nein | nein | ja | nein | ja | nein | nein
341 | 4S | IV-V kh | 5 | 5 | 50.5 | 17 | MönchNonne | 1 |  | ja | ja | ja | nein | nein | nein | nein
341 | 4S | IV-V kh | 5 | 5 | 59.9 | 18 | MönchNonne | 1 |  | ja | nein | nein | nein | nein | nein | nein
341 | 4S | IV-V kh | 5 | 5 | 47.7 | 18 | MönchNonne | 1 |  | ja | nein | nein | nein | nein | nein | nein |  | sehr wenig rötlich: ockergelb
341 | 4S | IV-V kh | 5 | 5 | 70.4 | 19 | MönchNonne | 1 |  | ja | nein | nein | nein | nein | nein | nein |  | sehr wenig rötlich: ockergelb
341 | 4S | IV-V kh | 5 | 5 | 72 | 19 | HZ facettiert | 1 |  | nein | ja | ja | nein | nein | nein | nein |  | typische HZ facettiert-Form mit konkaver Randleiste
341 | 4S | IV-V kh | 5 | 5 | 52.1 | 20 | FlachZg | 1 | evtl | nein | ja | nein | nein | nein | nein | nein |  | ganz eigentümliches Stück: keine gesandete Unterfläche, diese ist vielmehr gleichmäßig gräulich und sieht aus, als wäre sie auf einer glatten Platte mit pulverisiertem Trennmittel ausgebacken worden.
341 | 4S | IV-V kh | 5 | 5 | 102.1 | 20 | MönchNonne | 1 |  | nein | nein | ja | ja | ja | nein | nein
341 | 4S | IV-V kh | 5 | 5 | 55.1 | 20 | HZ facettiert | 1 |  | ja | ja | ja | nein | nein | nein | nein |  | sieht auf den ersten Blick wie ein Flachziegel aus
341 | 4S | IV-V kh | 5 | 5 | 132.3 | 22 | MönchNonne | 1 |  | nein | nein | ja | nein | nein | nein | nein
373 | 5 | V ib 3 | 5 | 5 | 14.8 | 15 | MönchNonne | 1 |  | nein | ja | ja | nein | ja | nein | nein |  | (d)
373 | 5 | V ib 3 | 5 | 5 | 129.6 | 17 | MönchNonne | 1 |  | nein | ja | nein | nein | nein | nein | nein |  | 2 Fragmente
373 | 5 | V ib 3 | 5 | 5 | 60.1 | 17 | MönchNonne | 1 |  | nein | nein | ja | nein | ja | nein | nein |  | eher Schlämme statt Mörtel, nur auf Außenfläche, nicht auf Standfläche. Unruhige Oberfläche…
373 | 5 | V ib 3 | 5 | 5 | 75.2 | 17 | MönchNonne | 1 |  | nein | ja | ja | nein | ja | nein | nein |  | (c)
373 | 5 | V ib 3 | 5 | 5 | 119.6 | 19 | MönchNonne | 1 |  | nein | ja | ja | nein | nein | nein | nein |  | sehr unsorgfältige Randausbildung (11 mm), gehört wohl mit b-d zusammen (a)
373 | 5 | V ib 3 | 5 | 5 | 120.5 | 19 | MönchNonne | 1 |  | nein | ja | ja | nein | nein | nein | nein |  | (b)
179 | 4 | Putzfunde | 6 | 5 | 8.4 | 14 | MönchNonne | 1 |  | nein | nein | ja | nein | ja | nein | nein
179 | 4 | Putzfunde | 6 | 5 | 36.9 | 15 | HZ facettiert | 1 |  | nein | nein | nein | nein | nein | nein | nein |  | allseitig geschwärzt (aus Brandschicht?) nicht reduziert, ganz typische "HZ facettiert"-Form mit kantigem Zuschnitt und konkavem Profil der untersten Langfläche
238 | 4 | M ps | 6 | 5 | 1.5 | 6 | unbestimmt | 1 |  | nein | nein | nein | nein | nein | nein | nein |  | ganz dünnes, etwas welliges Ziegelfragment
238 | 4 | M ps | 6 | 5 | 10.5 | 13 | MönchNonne | 1 |  | nein | nein | ja | nein | nein | nein | ja |  | Oberseite hellbeige-grau angelaufen, genau wie beim vorigen. RS, außen nur 11 mm, nach innen hin stärker (als 13 mm) werdend.
238 | 4 | M ps | 6 | 5 | 28 | 13 | HZ facettiert | 1 |  | nein | ja | ja | nein | nein | nein | nein
238 | 4 | M ps | 6 | 5 | 44.5 | 16 | MönchNonne | 1 |  | nein | nein | ja | nein | nein | nein | ja |  | Oberseite hellbeige-grau angelaufen, genau wie beim folgenden
238 | 4 | M ps | 6 | 5 | 33.7 | 16 | MönchNonne | 1 |  | nein | ja | ja | nein | nein | nein | nein |  | Längsstrich und unteres Ende nicht orthogonal: Hinweis auf dreieckigen unteren Abschluss
238 | 4 | M ps | 6 | 5 | 19.1 | 16 | MönchNonne | 1 |  | nein | nein | ja | nein | nein | nein | nein
238 | 4 | M ps | 6 | 5 | 37.3 | 19 | MönchNonne | 1 |  | nein | nein | ja | nein | nein | nein | nein
238 | 4 | M ps | 6 | 5 | 41.4 | 21 | MönchNonne | 1 |  | nein | ja | ja | nein | nein | nein | nein
Note on G1: Autor: durchschnittliche Stärke an einer Stelle mit erhaltener Ober- und Unterkante